## axial UU
PROYECTO: | COMPLEJO VIAL TLAXCALA |  | DESCRIPCIÓN: | AXIAL |  |  |  | PROYECTO: | COMPLEJO VIAL TLAXCALA | DESCRIPCIÓN: | GRAFICA ESFUERZO DEFORMACIÒN
| PUENTE MOLINITO - TEXMELUCAN |  | POZO | SPT 2 |  |  |  |  | PUENTE MOLINITO - TEXMELUCAN
MUESTRA: | M-11 |  | FECHA: | 2017-11-30 |  |  |  | MUESTRA: | M-11 | FECHA: | 2017-11-30
PROF.: | - |  | OPERADOR: | ABJ |  |  |  | PROF.: | - | OPERADOR: | ABJ
|  | H0= | 10.23 | cm | [5 empty] | Ensaye:
|  | D0= | 3.62 | cm | [5 empty] | H0= | 10.23 | cm
|  | A0= | 10.29219576 | cm2 | [5 empty] | D0= | 3.62 | cm
|  | s3= | 0 | kg/cm2 | [5 empty] | A0= | 10.29219576 | cm2
[10 empty] | s3= | 0 | kg/cm2
[10 empty] | w= |  | %
[10 empty] | Wm= | 189.6 | g
| Registrados en el ensaye |  |  | Parámetros calculados | [5 empty] | g | 1.800755 | gr/cm3
| Carga | Desplazamiento | Def. unitaria | Área | Esfuerzo | Esfuerzo
|  |  | axial | corregida | desviador | cortante
| P | d | e | Ac | q | t
| kg | mm | mm/mm | cm2 | kg/cm2 | kg/cm2
| 0 | 0 | 0 | 10.29219576 | 0 | 0 | 0
| 1.053 | 0.127 | 0.001241447 | 10.30499 | 0.1021835 | 0.05109176 | 0.0001241447
| 2.106 | 0.254 | 0.002482893 | 10.31781 | 0.204113 | 0.1020565 | 0.0002482893
| 3.0186 | 0.381 | 0.00372434 | 10.33067 | 0.2921979 | 0.1460989 | 0.000372434
| 3.861 | 0.508 | 0.004965787 | 10.34356 | 0.3732758 | 0.1866379 | 0.0004965787
| 4.563 | 0.635 | 0.006207234 | 10.35648 | 0.4405937 | 0.2202968 | 0.0006207234
| 5.265 | 0.762 | 0.00744868 | 10.36943 | 0.5077423 | 0.2538711 | 0.000744868
| 5.616 | 0.889 | 0.008690127 | 10.38242 | 0.5409143 | 0.2704572 | 0.0008690127
| 5.78 | 1.016 | 0.009931574 | 10.39544 | 0.5560131 | 0.2780065 | 0.0009931574
| 5.7564 | 1.143 | 0.01117302 | 10.40849 | 0.5530485 | 0.2765243 | 0.001117302
| 5.616 | 1.27 | 0.01241447 | 10.42157 | 0.5388821 | 0.2694411 | 0.001241447
| 5.265 | 1.397 | 0.01365591 | 10.43469 | 0.5045669 | 0.2522835
| 4.914 | 1.524 | 0.01489736 | 10.44784 | 0.4703364 | 0.2351682
[13 empty] | 0 | 0
[13 empty] | 0.0072 | 0.55
OBSERVACIONES:
76.38889
Se obtuvo un módulo de elasticidad de 76 kg/cm2
ºº
ESTUDIO Y PROYECTO PARA LA CONSTRUCCIÓN DEL COMPLEJO VIAL METROPOLITANO "TLAXCALA"
ESTUDIO Y PROYECTO PARA LA CONSTRUCCIÓN DEL COMPLEJO VIAL METROPOLITANO "TLAXCALA"