## GRANULOMETRÍA
Obra: | PUENTE ATIRANTADO |  |  |  |  | Descripción | GRANULOMETRÍA
Localización: | KM 30+191.48 |  |  |  |  | Fecha: | 2017-12-02
SPT: | 2 | Muestra N°: | 14 |  |  | Laboratorista: | ALH
Prueba N°: | 10 | Profundidad: | 9.00 m-11.40 m
CONTENIDO NATURAL DE AGUA
Tara No. | Peso de la tara | Peso tara + suelo húmedo (g) | Peso tara + suelo seco (g) | Peso del agua (g) | Peso del suelo seco (g) | Contenido de agua (%)
1 | 69.7 | 511.4 | 394.9 | 116.5 | 325.2 | 35.82411
GRANULOMETRÍA
Designación de la malla | Abertura nominal (mm) | Peso retenido (g) | Retenido (%) | Retenido acumulado (%) | Pasa (%) |  | COEFICIENTES DE UNIFORMIDAD Y CURVATURA
3
3" | 76.2 | 0 | 0 | 0 | 100 |  |  |  | 2
2" | 50.8 | 0 | 0 | 0 | 100 |  | D10= | 0
1" | 25.4 | 0 | 0 | 0 | 100 |  | D30= | 0
3/4" | 19.05 | 0 | 0 | 0 | 100 |  | D60= | 0
1/2" | 12.7 | 0 | 0 | 0 | 100 |  | CU= | NO DETERMINADO
3/8" | 9.525 | 0 | 0 | 0 | 100 |  | CC= | NO DETERMINADO
1/4" | 6.35 | 0 | 0 | 0 | 100
N°4 | 4.75 | 1.3 | 0.399754 | 0.399754 | 99.60025
N°10 | 2 | 0.6 | 1.195203 | 1.195203 | 98.40504 |  | PORCENTAJE DE RANGO DE TAMAÑOS
N°20 | 0.85 | 1.2 | 2.390406 | 3.585609 | 96.01464
N°40 | 0.425 | 3.7 | 7.370418 | 10.95603 | 88.64422
N°60 | 0.25 | 4.9 | 9.760824 | 20.71685 | 78.88339 |  | %G= | 0.399754
N°100 | 0.15 | 8.3 | 16.53364 | 37.25049 | 62.34975 |  | %S= | 45.81611
N°200 | 0.075 | 4.3 | 8.565621 | 45.81611 | 53.78413 |  | %F= | 53.78413
↓N°200 | - | 27 | 53.78413 | 99.60025 | 0
TOTAL |  | 50 | - | - | -
ESTUDIO Y PROYECTO PARA LA CONSTRUCCIÓN DEL COMPLEJO VIAL METROPOLITANO "TLAXCALA"

## CLASIFICACIÓN
Obra: | PUENTE ATIRANTADO |  |  |  | Descripción | CLASIFICACIÓN
Localización: | KM 30+191.48 |  |  |  | Fecha: | 2017-12-02
SPT: | 2 | Muestra N°: | 14 |  | Laboratorista: | ALH
Prueba N°: | 10 | Profundidad: | 9.00 m-11.40 m
Ecuación A
[8 empty] | Curva de fluidez |  | 20 | 0
[8 empty] | m | -11.99 | 100 | 58.4
[8 empty] | b | 73.175
Ecuación B
[10 empty] | 50 | 0
[10 empty] | 50 | 60
Lím sup. CL-ML
[10 empty] | 7 | 0
[10 empty] | 7 | 29
Lím inf. CL-ML
[10 empty] | 4 | 0
[10 empty] | 4 | 26
WL= | 34.58068 |  |  |  | CLASIFICACIÓN S.U.C.S.
WP= | 26.12164 |  |  |  | ML - LIMO ARENOSO DE BAJA PLASTICIDAD
IP | 8.459044
LÍMITE LÍQUIDO
Número de golpes | Tara No. | Peso de la tara (g) | Peso tara + suelo húmedo (g) | Peso tara + suelo seco (g) | Peso del agua (g) | Peso del suelo seco (g) | Contenido de agua (%)
34 | 1 | 13.247 | 15.247 | 14.778 | 0.469 | 1.531 | 30.63357
28 | 2 | 13.205 | 15.098 | 14.621 | 0.477 | 1.416 | 33.68644
23 | 3 | 14.221 | 20.229 | 18.656 | 1.573 | 4.435 | 35.46787
20 | 4 | 13.189 | 15.606 | 14.951 | 0.655 | 1.762 | 37.17367
LÍMITE PLÁSTICO
Tara No. | Peso de la tara | Peso tara + suelo húmedo (g) | Peso tara + suelo seco (g) | Peso del agua (g) | Peso del suelo seco (g) | Contenido de agua (%)
1 | 17.967 | 19.232 | 18.97 | 0.262 | 1.003 | 26.12164
CL
CH
ML
ESTUDIO Y PROYECTO PARA LA CONSTRUCCIÓN DEL COMPLEJO VIAL METROPOLITANO "TLAXCALA"