## GRANULOMETRÍA
Obra: | PUENTE ATIRANTADO |  |  |  |  | Descripción | GRANULOMETRÍA
Localización: | KM 30+191.48 |  |  |  |  | Fecha: | 2017-12-02
SPT: | 2 | Muestra N°: | 18 |  |  | Laboratorista: | ALH
Prueba N°: | 11 | Profundidad: | 11.40 m-13.40 m
CONTENIDO NATURAL DE AGUA
Tara No. | Peso de la tara | Peso tara + suelo húmedo (g) | Peso tara + suelo seco (g) | Peso del agua (g) | Peso del suelo seco (g) | Contenido de agua (%)
1 | 79.2 | 618.7 | 453.9 | 164.8 | 374.7 | 43.98185
GRANULOMETRÍA
Designación de la malla | Abertura nominal (mm) | Peso retenido (g) | Retenido (%) | Retenido acumulado (%) | Pasa (%) |  | COEFICIENTES DE UNIFORMIDAD Y CURVATURA
3
3" | 76.2 | 0 | 0 | 0 | 100 |  |  |  | 2
2" | 50.8 | 0 | 0 | 0 | 100 |  | D10= | 0
1" | 25.4 | 0 | 0 | 0 | 100 |  | D30= | 0
3/4" | 19.05 | 0 | 0 | 0 | 100 |  | D60= | 0
1/2" | 12.7 | 0 | 0 | 0 | 100 |  | CU= | NO DETERMINADO
3/8" | 9.525 | 0 | 0 | 0 | 100 |  | CC= | NO DETERMINADO
1/4" | 6.35 | 0 | 0 | 0 | 100
N°4 | 4.75 | 0 | 0 | 0 | 100
N°10 | 2 | 0.6 | 1.2 | 1.2 | 98.8 |  | PORCENTAJE DE RANGO DE TAMAÑOS
N°20 | 0.85 | 0.6 | 1.2 | 2.4 | 97.6
N°40 | 0.425 | 2.2 | 4.4 | 6.8 | 93.2
N°60 | 0.25 | 1.4 | 2.8 | 9.6 | 90.4 |  | %G= | 0
N°100 | 0.15 | 3.6 | 7.2 | 16.8 | 83.2 |  | %S= | 25.8
N°200 | 0.075 | 4.5 | 9 | 25.8 | 74.2 |  | %F= | 74.2
↓N°200 | - | 37.1 | 74.2 | 100 | 0
TOTAL |  | 50 | - | - | -
ESTUDIO Y PROYECTO PARA LA CONSTRUCCIÓN DEL COMPLEJO VIAL METROPOLITANO "TLAXCALA"

## CLASIFICACIÓN
Obra: | PUENTE ATIRANTADO |  |  |  | Descripción | CLASIFICACIÓN
Localización: | KM 30+191.48 |  |  |  | Fecha: | 2017-12-02
SPT: | 2 | Muestra N°: | 18 |  | Laboratorista: | ALH
Prueba N°: | 11 | Profundidad: | 11.40 m-13.40 m
Ecuación A
[8 empty] | Curva de fluidez |  | 20 | 0
[8 empty] | m | -10.48 | 100 | 58.4
[8 empty] | b | 73.488
Ecuación B
[10 empty] | 50 | 0
[10 empty] | 50 | 60
Lím sup. CL-ML
[10 empty] | 7 | 0
[10 empty] | 7 | 29
Lím inf. CL-ML
[10 empty] | 4 | 0
[10 empty] | 4 | 26
WL= | 39.75418 |  |  |  | CLASIFICACIÓN S.U.C.S.
WP= | 28.35979 |  |  |  | ML - LIMO DE BAJA PLASTICIDAD CON ARENA
IP | 11.39439
LÍMITE LÍQUIDO
Número de golpes | Tara No. | Peso de la tara (g) | Peso tara + suelo húmedo (g) | Peso tara + suelo seco (g) | Peso del agua (g) | Peso del suelo seco (g) | Contenido de agua (%)
35 | 1 | 8.306 | 11.851 | 10.898 | 0.953 | 2.592 | 36.76698
27 | 2 | 8.739 | 13.036 | 11.852 | 1.184 | 3.113 | 38.03405
21 | 3 | 8.318 | 11.83 | 10.797 | 1.033 | 2.479 | 41.67003
18 | 4 | 12.043 | 14.643 | 13.855 | 0.788 | 1.812 | 43.48786
LÍMITE PLÁSTICO
Tara No. | Peso de la tara | Peso tara + suelo húmedo (g) | Peso tara + suelo seco (g) | Peso del agua (g) | Peso del suelo seco (g) | Contenido de agua (%)
1 | 18.201 | 19.414 | 19.146 | 0.268 | 0.945 | 28.35979
CL
CH
ML
ESTUDIO Y PROYECTO PARA LA CONSTRUCCIÓN DEL COMPLEJO VIAL METROPOLITANO "TLAXCALA"