## GRANULOMETRÍA
Obra: | PUENTE ATIRANTADO |  |  |  |  | Descripción | GRANULOMETRÍA
Localización: | KM 30+191.48 |  |  |  |  | Fecha: | 2017-12-02
SPT: | 2 | Muestra N°: | 2 |  |  | Laboratorista: | ALH
Prueba N°: | 7 | Profundidad: | 0.00 m-2.60 m
CONTENIDO NATURAL DE AGUA
Tara No. | Peso de la tara | Peso tara + suelo húmedo (g) | Peso tara + suelo seco (g) | Peso del agua (g) | Peso del suelo seco (g) | Contenido de agua (%)
1 | 65.5 | 522.8 | 481.7 | 41.1 | 416.2 | 9.87506
GRANULOMETRÍA
Designación de la malla | Abertura nominal (mm) | Peso retenido (g) | Retenido (%) | Retenido acumulado (%) | Pasa (%) |  | COEFICIENTES DE UNIFORMIDAD Y CURVATURA
3
3" | 76.2 | 0 | 0 | 0 | 100 |  |  |  | 2
2" | 50.8 | 0 | 0 | 0 | 100 |  | D10= | 0
1" | 25.4 | 0 | 0 | 0 | 100 |  | D30= | 0
3/4" | 19.05 | 0 | 0 | 0 | 100 |  | D60= | 0
1/2" | 12.7 | 0 | 0 | 0 | 100 |  | CU= | NO DETERMINADO
3/8" | 9.525 | 0 | 0 | 0 | 100 |  | CC= | NO DETERMINADO
1/4" | 6.35 | 0 | 0 | 0 | 100
N°4 | 4.75 | 3.9 | 0.9370495 | 0.9370495 | 99.06295
N°10 | 2 | 0.9 | 1.783133 | 1.783133 | 97.27982 |  | PORCENTAJE DE RANGO DE TAMAÑOS
N°20 | 0.85 | 1.5 | 2.971889 | 4.755022 | 94.30793
N°40 | 0.425 | 5.1 | 10.10442 | 14.85944 | 84.20351
N°60 | 0.25 | 6.2 | 12.28381 | 27.14325 | 71.9197 |  | %G= | 0.9370495
N°100 | 0.15 | 7.5 | 14.85944 | 42.00269 | 57.06026 |  | %S= | 54.68275
N°200 | 0.075 | 6.4 | 12.68006 | 54.68275 | 44.3802 |  | %F= | 44.3802
↓N°200 | - | 22.4 | 44.3802 | 99.06295 | 0
TOTAL |  | 50 | - | - | -
ESTUDIO Y PROYECTO PARA LA CONSTRUCCIÓN DEL COMPLEJO VIAL METROPOLITANO "TLAXCALA"

## CLASIFICACIÓN
Obra: | PUENTE ATIRANTADO |  |  |  | Descripción | CLASIFICACIÓN
Localización: | KM 30+191.48 |  |  |  | Fecha: | 2017-12-02
SPT: | 2 | Muestra N°: | 2 |  | Laboratorista: | ALH
Prueba N°: | 7 | Profundidad: | 0.00 m-2.60 m
Ecuación A
[8 empty] | Curva de fluidez |  | 20 | 0
[8 empty] | m | -11.39 | 100 | 58.4
[8 empty] | b | 77.94
Ecuación B
[10 empty] | 50 | 0
[10 empty] | 50 | 60
Lím sup. CL-ML
[10 empty] | 7 | 0
[10 empty] | 7 | 29
Lím inf. CL-ML
[10 empty] | 4 | 0
[10 empty] | 4 | 26
WL= | 41.277 |  |  |  | CLASIFICACIÓN S.U.C.S.
WP= | 30.02283 |  |  |  | ML - LIMO ARENOSO DE BAJA PLASTICIDAD
IP | 11.25417
LÍMITE LÍQUIDO
Número de golpes | Tara No. | Peso de la tara (g) | Peso tara + suelo húmedo (g) | Peso tara + suelo seco (g) | Peso del agua (g) | Peso del suelo seco (g) | Contenido de agua (%)
32 | 1 | 13.678 | 16.854 | 15.99 | 0.864 | 2.312 | 37.37024
28 | 2 | 13.985 | 16.653 | 15.87 | 0.783 | 1.885 | 41.53846
20 | 3 | 14.158 | 18.399 | 17.115 | 1.284 | 2.957 | 43.42239
18 | 4 | 13.894 | 16.884 | 15.956 | 0.928 | 2.062 | 45.00485
LÍMITE PLÁSTICO
Tara No. | Peso de la tara | Peso tara + suelo húmedo (g) | Peso tara + suelo seco (g) | Peso del agua (g) | Peso del suelo seco (g) | Contenido de agua (%)
1 | 11.499 | 12.638 | 12.375 | 0.263 | 0.876 | 30.02283
CL
CH
ML
ESTUDIO Y PROYECTO PARA LA CONSTRUCCIÓN DEL COMPLEJO VIAL METROPOLITANO "TLAXCALA"