## GRANULOMETRÍA
Obra: | PUENTE ATIRANTADO |  |  |  |  | Descripción | GRANULOMETRÍA
Localización: | KM 30+191.48 |  |  |  |  | Fecha: | 2017-12-02
SPT: | 2 | Muestra N°: | 20 |  |  | Laboratorista: | ALH
Prueba N°: | 12 | Profundidad: | 13.40 m-16.50 m
CONTENIDO NATURAL DE AGUA
Tara No. | Peso de la tara | Peso tara + suelo húmedo (g) | Peso tara + suelo seco (g) | Peso del agua (g) | Peso del suelo seco (g) | Contenido de agua (%)
1 | 69 | 652.6 | 447 | 205.6 | 378 | 54.39153
GRANULOMETRÍA
Designación de la malla | Abertura nominal (mm) | Peso retenido (g) | Retenido (%) | Retenido acumulado (%) | Pasa (%) |  | COEFICIENTES DE UNIFORMIDAD Y CURVATURA
3
3" | 76.2 | 0 | 0 | 0 | 100 |  |  |  | 2
2" | 50.8 | 0 | 0 | 0 | 100 |  | D10= | 0
1" | 25.4 | 0 | 0 | 0 | 100 |  | D30= | 0
3/4" | 19.05 | 0 | 0 | 0 | 100 |  | D60= | 0
1/2" | 12.7 | 0 | 0 | 0 | 100 |  | CU= | NO DETERMINADO
3/8" | 9.525 | 0 | 0 | 0 | 100 |  | CC= | NO DETERMINADO
1/4" | 6.35 | 0 | 0 | 0 | 100
N°4 | 4.75 | 0 | 0 | 0 | 100
N°10 | 2 | 0.6 | 1.2 | 1.2 | 98.8 |  | PORCENTAJE DE RANGO DE TAMAÑOS
N°20 | 0.85 | 0.8 | 1.6 | 2.8 | 97.2
N°40 | 0.425 | 0.6 | 1.2 | 4 | 96
N°60 | 0.25 | 0.3 | 0.6 | 4.6 | 95.4 |  | %G= | 0
N°100 | 0.15 | 0.5 | 1 | 5.6 | 94.4 |  | %S= | 9
N°200 | 0.075 | 1.7 | 3.4 | 9 | 91 |  | %F= | 91
↓N°200 | - | 45.5 | 91 | 100 | 0
TOTAL |  | 50 | - | - | -
ESTUDIO Y PROYECTO PARA LA CONSTRUCCIÓN DEL COMPLEJO VIAL METROPOLITANO "TLAXCALA"

## CLASIFICACIÓN
Obra: | PUENTE ATIRANTADO |  |  |  | Descripción | CLASIFICACIÓN
Localización: | KM 30+191.48 |  |  |  | Fecha: | 2017-12-02
SPT: | 2 | Muestra N°: | 20 |  | Laboratorista: | ALH
Prueba N°: | 12 | Profundidad: | 13.40 m-16.50 m
Ecuación A
[8 empty] | Curva de fluidez |  | 20 | 0
[8 empty] | m | -12.68 | 100 | 58.4
[8 empty] | b | 84.39
Ecuación B
[10 empty] | 50 | 0
[10 empty] | 50 | 60
Lím sup. CL-ML
[10 empty] | 7 | 0
[10 empty] | 7 | 29
Lím inf. CL-ML
[10 empty] | 4 | 0
[10 empty] | 4 | 26
WL= | 43.57465 |  |  |  | CLASIFICACIÓN S.U.C.S.
WP= | 29.04624 |  |  |  | ML - LIMO DE BAJA PLASTICIDAD
IP | 14.52841
LÍMITE LÍQUIDO
Número de golpes | Tara No. | Peso de la tara (g) | Peso tara + suelo húmedo (g) | Peso tara + suelo seco (g) | Peso del agua (g) | Peso del suelo seco (g) | Contenido de agua (%)
32 | 1 | 10.236 | 15.758 | 14.203 | 1.555 | 3.967 | 39.19839
28 | 2 | 10.687 | 16.877 | 15 | 1.877 | 4.313 | 43.51959
22 | 3 | 9.87 | 16.658 | 14.526 | 2.132 | 4.656 | 45.79038
18 | 4 | 10.58 | 16.547 | 14.6378 | 1.9092 | 4.0578 | 47.05013
LÍMITE PLÁSTICO
Tara No. | Peso de la tara | Peso tara + suelo húmedo (g) | Peso tara + suelo seco (g) | Peso del agua (g) | Peso del suelo seco (g) | Contenido de agua (%)
1 | 13.777 | 14.67 | 14.469 | 0.201 | 0.692 | 29.04624
CL
CH
ML
ESTUDIO Y PROYECTO PARA LA CONSTRUCCIÓN DEL COMPLEJO VIAL METROPOLITANO "TLAXCALA"