## GRANULOMETRÍA
Obra: | PUENTE ATIRANTADO |  |  |  |  | Descripción | GRANULOMETRÍA
Localización: | KM 30+191.48 |  |  |  |  | Fecha: | 2017-12-02
SPT: | 2 | Muestra N°: | 24 |  |  | Laboratorista: | ALH
Prueba N°: | 12 | Profundidad: | 16.50 m-17.70 m
CONTENIDO NATURAL DE AGUA
Tara No. | Peso de la tara | Peso tara + suelo húmedo (g) | Peso tara + suelo seco (g) | Peso del agua (g) | Peso del suelo seco (g) | Contenido de agua (%)
1 | 73.7 | 451 | 321.8 | 129.2 | 248.1 | 52.07578
GRANULOMETRÍA
Designación de la malla | Abertura nominal (mm) | Peso retenido (g) | Retenido (%) | Retenido acumulado (%) | Pasa (%) |  | COEFICIENTES DE UNIFORMIDAD Y CURVATURA
3
3" | 76.2 | 0 | 0 | 0 | 100 |  |  |  | 2
2" | 50.8 | 0 | 0 | 0 | 100 |  | D10= | 0
1" | 25.4 | 0 | 0 | 0 | 100 |  | D30= | 0
3/4" | 19.05 | 0 | 0 | 0 | 100 |  | D60= | 0
1/2" | 12.7 | 0 | 0 | 0 | 100 |  | CU= | NO DETERMINADO
3/8" | 9.525 | 0 | 0 | 0 | 100 |  | CC= | NO DETERMINADO
1/4" | 6.35 | 0 | 0 | 0 | 100
N°4 | 4.75 | 35.9 | 14.46997 | 14.46997 | 85.53003
N°10 | 2 | 6 | 10.2636 | 10.2636 | 75.26642 |  | PORCENTAJE DE RANGO DE TAMAÑOS
N°20 | 0.85 | 4.5 | 7.697703 | 17.96131 | 67.56872
N°40 | 0.425 | 3 | 5.131802 | 23.09311 | 62.43692
N°60 | 0.25 | 1.4 | 2.394841 | 25.48795 | 60.04208 |  | %G= | 14.46997
N°100 | 0.15 | 1.5 | 2.565901 | 28.05385 | 57.47618 |  | %S= | 30.44869
N°200 | 0.075 | 1.4 | 2.394841 | 30.44869 | 55.08134 |  | %F= | 55.08134
↓N°200 | - | 32.2 | 55.08134 | 85.53003 | 0
TOTAL |  | 50 | - | - | -
ESTUDIO Y PROYECTO PARA LA CONSTRUCCIÓN DEL COMPLEJO VIAL METROPOLITANO "TLAXCALA"

## CLASIFICACIÓN
Obra: | PUENTE ATIRANTADO |  |  |  | Descripción | CLASIFICACIÓN
Localización: | KM 30+191.48 |  |  |  | Fecha: | 2017-12-02
SPT: | 2 | Muestra N°: | 24 |  | Laboratorista: | ALH
Prueba N°: | 12 | Profundidad: | 16.50 m-17.70 m
Ecuación A
[8 empty] | Curva de fluidez |  | 20 | 0
[8 empty] | m | -21.76 | 100 | 58.4
[8 empty] | b | 113.9
Ecuación B
[10 empty] | 50 | 0
[10 empty] | 50 | 60
Lím sup. CL-ML
[10 empty] | 7 | 0
[10 empty] | 7 | 29
Lím inf. CL-ML
[10 empty] | 4 | 0
[10 empty] | 4 | 26
WL= | 43.85726 |  |  |  | CLASIFICACIÓN S.U.C.S.
WP= | 28.66941 |  |  |  | ML - LIMO ARENOSO DE BAJA PLASTICIDAD
IP | 15.18785
LÍMITE LÍQUIDO
Número de golpes | Tara No. | Peso de la tara (g) | Peso tara + suelo húmedo (g) | Peso tara + suelo seco (g) | Peso del agua (g) | Peso del suelo seco (g) | Contenido de agua (%)
30 | 1 | 8.782 | 18.938 | 16.074 | 2.864 | 7.292 | 39.27592
27 | 2 | 7.968 | 19.81 | 16.229 | 3.581 | 8.261 | 43.34826
22 | 3 | 7.91 | 19.891 | 16.142 | 3.749 | 8.232 | 45.54179
20 | 4 | 7.925 | 18.533 | 15.033 | 3.5 | 7.108 | 49.24029
LÍMITE PLÁSTICO
Tara No. | Peso de la tara | Peso tara + suelo húmedo (g) | Peso tara + suelo seco (g) | Peso del agua (g) | Peso del suelo seco (g) | Contenido de agua (%)
1 | 9.578 | 10.516 | 10.307 | 0.209 | 0.729 | 28.66941
CL
CH
ML
ESTUDIO Y PROYECTO PARA LA CONSTRUCCIÓN DEL COMPLEJO VIAL METROPOLITANO "TLAXCALA"