## GRANULOMETRÍA
Obra: | PUENTE ATIRANTADO |  |  |  |  | Descripción | GRANULOMETRÍA
Localización: | KM 30+191.48 |  |  |  |  | Fecha: | 2017-12-02
SPT: | 2 | Muestra N°: | 26 |  |  | Laboratorista: | ALH
Prueba N°: | 14 | Profundidad: | 17.70 m-19.50 m
CONTENIDO NATURAL DE AGUA
Tara No. | Peso de la tara | Peso tara + suelo húmedo (g) | Peso tara + suelo seco (g) | Peso del agua (g) | Peso del suelo seco (g) | Contenido de agua (%)
1 | 72.3 | 481.5 | 408.7 | 72.8 | 336.4 | 21.6409
GRANULOMETRÍA
Designación de la malla | Abertura nominal (mm) | Peso retenido (g) | Retenido (%) | Retenido acumulado (%) | Pasa (%) |  | COEFICIENTES DE UNIFORMIDAD Y CURVATURA
3
3" | 76.2 | 0 | 0 | 0 | 100 |  |  |  | 2
2" | 50.8 | 0 | 0 | 0 | 100 |  | D10= | 0
1" | 25.4 | 0 | 0 | 0 | 100 |  | D30= | 0
3/4" | 19.05 | 0 | 0 | 0 | 100 |  | D60= | 0
1/2" | 12.7 | 0 | 0 | 0 | 100 |  | CU= | NO DETERMINADO
3/8" | 9.525 | 0 | 0 | 0 | 100 |  | CC= | NO DETERMINADO
1/4" | 6.35 | 0 | 0 | 0 | 100
N°4 | 4.75 | 3.2 | 0.9512485 | 0.9512485 | 99.04875
N°10 | 2 | 0.5 | 0.9904875 | 0.9904875 | 98.05826 |  | PORCENTAJE DE RANGO DE TAMAÑOS
N°20 | 0.85 | 1.3 | 2.575268 | 3.565755 | 95.483
N°40 | 0.425 | 5.1 | 10.10297 | 13.66873 | 85.38002
N°60 | 0.25 | 8.9 | 17.63068 | 31.29941 | 67.74935 |  | %G= | 0.9512485
N°100 | 0.15 | 15.9 | 31.4975 | 62.79691 | 36.25184 |  | %S= | 79.83329
N°200 | 0.075 | 8.6 | 17.03639 | 79.83329 | 19.21546 |  | %F= | 19.21546
↓N°200 | - | 9.7 | 19.21546 | 99.04875 | 0
TOTAL |  | 50 | - | - | -
ESTUDIO Y PROYECTO PARA LA CONSTRUCCIÓN DEL COMPLEJO VIAL METROPOLITANO "TLAXCALA"

## CLASIFICACIÓN
Obra: | PUENTE ATIRANTADO |  |  |  | Descripción | CLASIFICACIÓN
Localización: | KM 30+191.48 |  |  |  | Fecha: | 2017-12-02
SPT: | 2 | Muestra N°: | 26 |  | Laboratorista: | ALH
Prueba N°: | 14 | Profundidad: | 17.70 m-19.50 m
Ecuación A
[8 empty] | Curva de fluidez |  | 20 | 0
[8 empty] | m | -19.48 | 100 | 58.4
[8 empty] | b | 87.762
Ecuación B
[10 empty] | 50 | 0
[10 empty] | 50 | 60
Lím sup. CL-ML
[10 empty] | 7 | 0
[10 empty] | 7 | 29
Lím inf. CL-ML
[10 empty] | 4 | 0
[10 empty] | 4 | 26
WL= | 25.0583 |  |  |  | CLASIFICACIÓN S.U.C.S.
WP= | 22.93233 |  |  |  | SM - ARENA LIMOSA
IP | 2.125968
LÍMITE LÍQUIDO
Número de golpes | Tara No. | Peso de la tara (g) | Peso tara + suelo húmedo (g) | Peso tara + suelo seco (g) | Peso del agua (g) | Peso del suelo seco (g) | Contenido de agua (%)
30 | 1 | 8.951 | 22.13 | 19.804 | 2.326 | 10.853 | 21.43186
26 | 2 | 29.161 | 36.078 | 34.708 | 1.37 | 5.547 | 24.69803
22 | 3 | 8.892 | 22.295 | 19.474 | 2.821 | 10.582 | 26.65848
20 | 4 | 8.142 | 23.023 | 19.596 | 3.427 | 11.454 | 29.91968
LÍMITE PLÁSTICO
Tara No. | Peso de la tara | Peso tara + suelo húmedo (g) | Peso tara + suelo seco (g) | Peso del agua (g) | Peso del suelo seco (g) | Contenido de agua (%)
1 | 22.223 | 22.877 | 22.755 | 0.122 | 0.532 | 22.93233
CL
CH
ML
ESTUDIO Y PROYECTO PARA LA CONSTRUCCIÓN DEL COMPLEJO VIAL METROPOLITANO "TLAXCALA"