## GRANULOMETRÍA
Obra: | PUENTE ATIRANTADO |  |  |  |  | Descripción | GRANULOMETRÍA
Localización: | KM 30+191.48 |  |  |  |  | Fecha: | 2017-12-02
SPT: | 2 | Muestra N°: | 28 |  |  | Laboratorista: | ALH
Prueba N°: | 15 | Profundidad: | 19.50 m-20.10 m
CONTENIDO NATURAL DE AGUA
Tara No. | Peso de la tara | Peso tara + suelo húmedo (g) | Peso tara + suelo seco (g) | Peso del agua (g) | Peso del suelo seco (g) | Contenido de agua (%)
1 | 84.6 | 272.9 | 241.5 | 31.4 | 156.9 | 20.01275
GRANULOMETRÍA
Designación de la malla | Abertura nominal (mm) | Peso retenido (g) | Retenido (%) | Retenido acumulado (%) | Pasa (%) |  | COEFICIENTES DE UNIFORMIDAD Y CURVATURA
3
3" | 76.2 | 0 | 0 | 0 | 100 |  |  |  | 2
2" | 50.8 | 0 | 0 | 0 | 100 |  | D10= | 0
1" | 25.4 | 0 | 0 | 0 | 100 |  | D30= | 0
3/4" | 19.05 | 0 | 0 | 0 | 100 |  | D60= | 0
1/2" | 12.7 | 0 | 0 | 0 | 100 |  | CU= | NO DETERMINADO
3/8" | 9.525 | 0 | 0 | 0 | 100 |  | CC= | NO DETERMINADO
1/4" | 6.35 | 11.4 | 7.265774 | 7.265774 | 92.73423
N°4 | 4.75 | 12.2 | 7.775653 | 15.04143 | 84.95857
N°10 | 2 | 2.9 | 4.927597 | 4.927597 | 80.03098 |  | PORCENTAJE DE RANGO DE TAMAÑOS
N°20 | 0.85 | 6.8 | 11.55437 | 16.48196 | 68.47661
N°40 | 0.425 | 12.8 | 21.74939 | 38.23136 | 46.72721
N°60 | 0.25 | 7.8 | 13.25354 | 51.48489 | 33.47368 |  | %G= | 15.04143
N°100 | 0.15 | 6.9 | 11.72428 | 63.20918 | 21.74939 |  | %S= | 67.96686
N°200 | 0.075 | 2.8 | 4.75768 | 67.96686 | 16.99171 |  | %F= | 16.99171
↓N°200 | - | 10 | 16.99171 | 84.95857 | 0
TOTAL |  | 50 | - | - | -
ESTUDIO Y PROYECTO PARA LA CONSTRUCCIÓN DEL COMPLEJO VIAL METROPOLITANO "TLAXCALA"

## CLASIFICACIÓN
Obra: | PUENTE ATIRANTADO |  |  |  | Descripción | CLASIFICACIÓN
Localización: | KM 30+191.48 |  |  |  | Fecha: | 2017-12-02
SPT: | 2 | Muestra N°: | 28 |  | Laboratorista: | ALH
Prueba N°: | 15 | Profundidad: | 19.50 m-20.10 m
Ecuación A
[8 empty] | Curva de fluidez |  | 20 | 0
[8 empty] | m | -14.96 | 100 | 58.4
[8 empty] | b | 83.815
Ecuación B
[10 empty] | 50 | 0
[10 empty] | 50 | 60
Lím sup. CL-ML
[10 empty] | 7 | 0
[10 empty] | 7 | 29
Lím inf. CL-ML
[10 empty] | 4 | 0
[10 empty] | 4 | 26
WL= | 35.66062 |  |  |  | CLASIFICACIÓN S.U.C.S.
WP= | 26.50602 |  |  |  | SM - ARENA LIMOSA
IP | 9.154594
LÍMITE LÍQUIDO
Número de golpes | Tara No. | Peso de la tara (g) | Peso tara + suelo húmedo (g) | Peso tara + suelo seco (g) | Peso del agua (g) | Peso del suelo seco (g) | Contenido de agua (%)
35 | 1 | 11.106 | 17.862 | 16.293 | 1.569 | 5.187 | 30.2487
28 | 2 | 8.378 | 16.658 | 14.525 | 2.133 | 6.147 | 34.69985
23 | 3 | 8.242 | 16.868 | 14.554 | 2.314 | 6.312 | 36.66033
20 | 4 | 8.658 | 18.925 | 16.05 | 2.875 | 7.392 | 38.8934
LÍMITE PLÁSTICO
Tara No. | Peso de la tara | Peso tara + suelo húmedo (g) | Peso tara + suelo seco (g) | Peso del agua (g) | Peso del suelo seco (g) | Contenido de agua (%)
1 | 11.035 | 11.875 | 11.699 | 0.176 | 0.664 | 26.50602
CL
CH
ML
ESTUDIO Y PROYECTO PARA LA CONSTRUCCIÓN DEL COMPLEJO VIAL METROPOLITANO "TLAXCALA"