## GRANULOMETRÍA
Obra: | PUENTE ATIRANTADO |  |  |  |  | Descripción | GRANULOMETRÍA
Localización: | KM 30+191.48 |  |  |  |  | Fecha: | 2017-12-02
SPT: | 2 | Muestra N°: | 29 |  |  | Laboratorista: | ALH
Prueba N°: | 16 | Profundidad: | 20.10 m-21.90 m
CONTENIDO NATURAL DE AGUA
Tara No. | Peso de la tara | Peso tara + suelo húmedo (g) | Peso tara + suelo seco (g) | Peso del agua (g) | Peso del suelo seco (g) | Contenido de agua (%)
1 | 87.6 | 328.5 | 287.9 | 40.6 | 200.3 | 20.2696
GRANULOMETRÍA
Designación de la malla | Abertura nominal (mm) | Peso retenido (g) | Retenido (%) | Retenido acumulado (%) | Pasa (%) |  | COEFICIENTES DE UNIFORMIDAD Y CURVATURA
3
3" | 76.2 | 0 | 0 | 0 | 100 |  |  |  | 2
2" | 50.8 | 0 | 0 | 0 | 100 |  | D10= | 0
1" | 25.4 | 0 | 0 | 0 | 100 |  | D30= | 0
3/4" | 19.05 | 0 | 0 | 0 | 100 |  | D60= | 0
1/2" | 12.7 | 0 | 0 | 0 | 100 |  | CU= | NO DETERMINADO
3/8" | 9.525 | 0 | 0 | 0 | 100 |  | CC= | NO DETERMINADO
1/4" | 6.35 | 20 | 9.985022 | 9.985022 | 90.01498
N°4 | 4.75 | 18.1 | 9.036445 | 19.02147 | 80.97853
N°10 | 2 | 6.1 | 9.879381 | 9.879381 | 71.09915 |  | PORCENTAJE DE RANGO DE TAMAÑOS
N°20 | 0.85 | 7.7 | 12.47069 | 22.35007 | 58.62846
N°40 | 0.425 | 11.8 | 19.11093 | 41.46101 | 39.51752
N°60 | 0.25 | 6.8 | 11.01308 | 52.47409 | 28.50444 |  | %G= | 19.02147
N°100 | 0.15 | 4.2 | 6.802197 | 59.27629 | 21.70225 |  | %S= | 63.32521
N°200 | 0.075 | 2.5 | 4.048927 | 63.32521 | 17.65332 |  | %F= | 17.65332
↓N°200 | - | 10.9 | 17.65332 | 80.97853 | 0
TOTAL |  | 50 | - | - | -
ESTUDIO Y PROYECTO PARA LA CONSTRUCCIÓN DEL COMPLEJO VIAL METROPOLITANO "TLAXCALA"

## CLASIFICACIÓN
Obra: | PUENTE ATIRANTADO |  |  |  | Descripción | CLASIFICACIÓN
Localización: | KM 30+191.48 |  |  |  | Fecha: | 2017-12-02
SPT: | 2 | Muestra N°: | 29 |  | Laboratorista: | ALH
Prueba N°: | 16 | Profundidad: | 20.10 m-21.90 m
Ecuación A
[8 empty] | Curva de fluidez |  | 20 | 0
[8 empty] | m | -17.81 | 100 | 58.4
[8 empty] | b | 89.999
Ecuación B
[10 empty] | 50 | 0
[10 empty] | 50 | 60
Lím sup. CL-ML
[10 empty] | 7 | 0
[10 empty] | 7 | 29
Lím inf. CL-ML
[10 empty] | 4 | 0
[10 empty] | 4 | 26
WL= | 32.67082 |  |  |  | CLASIFICACIÓN S.U.C.S.
WP= | 25.83927 |  |  |  | SM - ARENA LIMOSA CON GRAVA
IP | 6.831554
LÍMITE LÍQUIDO
Número de golpes | Tara No. | Peso de la tara (g) | Peso tara + suelo húmedo (g) | Peso tara + suelo seco (g) | Peso del agua (g) | Peso del suelo seco (g) | Contenido de agua (%)
31 | 1 | 8.257 | 15.394 | 13.801 | 1.593 | 5.544 | 28.73377
26 | 2 | 8.376 | 17.14 | 15.028 | 2.112 | 6.652 | 31.74985
23 | 3 | 8.234 | 15.674 | 13.755 | 1.919 | 5.521 | 34.7582
19 | 4 | 8.184 | 14.384 | 12.701 | 1.683 | 4.517 | 37.25924
LÍMITE PLÁSTICO
Tara No. | Peso de la tara | Peso tara + suelo húmedo (g) | Peso tara + suelo seco (g) | Peso del agua (g) | Peso del suelo seco (g) | Contenido de agua (%)
1 | 8.891 | 10.128 | 9.874 | 0.254 | 0.983 | 25.83927
CL
CH
ML
ESTUDIO Y PROYECTO PARA LA CONSTRUCCIÓN DEL COMPLEJO VIAL METROPOLITANO "TLAXCALA"