## GRANULOMETRÍA
Obra: | PUENTE ATIRANTADO |  |  |  |  | Descripción | GRANULOMETRÍA
Localización: | KM 30+191.48 |  |  |  |  | Fecha: | 2017-12-02
SPT: | 2 | Muestra N°: | 31 |  |  | Laboratorista: | ALH
Prueba N°: | 17 | Profundidad: | 21.90 m-24.90 m
CONTENIDO NATURAL DE AGUA
Tara No. | Peso de la tara | Peso tara + suelo húmedo (g) | Peso tara + suelo seco (g) | Peso del agua (g) | Peso del suelo seco (g) | Contenido de agua (%)
1 | 87.6 | 328.5 | 287.9 | 40.6 | 200.3 | 20.2696
GRANULOMETRÍA
Designación de la malla | Abertura nominal (mm) | Peso retenido (g) | Retenido (%) | Retenido acumulado (%) | Pasa (%) |  | COEFICIENTES DE UNIFORMIDAD Y CURVATURA
3
3" | 76.2 | 0 | 0 | 0 | 100 |  |  |  | 2
2" | 50.8 | 0 | 0 | 0 | 100 |  | D10= | 0
1" | 25.4 | 0 | 0 | 0 | 100 |  | D30= | 0
3/4" | 19.05 | 0 | 0 | 0 | 100 |  | D60= | 0
1/2" | 12.7 | 0 | 0 | 0 | 100 |  | CU= | NO DETERMINADO
3/8" | 9.525 | 0 | 0 | 0 | 100 |  | CC= | NO DETERMINADO
1/4" | 6.35 | 0 | 0 | 0 | 100
N°4 | 4.75 | 19.3 | 9.635547 | 9.635547 | 90.36445
N°10 | 2 | 15.3 | 27.65152 | 27.65152 | 62.71293 |  | PORCENTAJE DE RANGO DE TAMAÑOS
N°20 | 0.85 | 9.2 | 16.62706 | 44.27858 | 46.08587
N°40 | 0.425 | 7.6 | 13.7354 | 58.01398 | 32.35047
N°60 | 0.25 | 2.9 | 5.241138 | 63.25512 | 27.10934 |  | %G= | 9.635547
N°100 | 0.15 | 3.4 | 6.144783 | 69.3999 | 20.96455 |  | %S= | 74.09885
N°200 | 0.075 | 2.6 | 4.698952 | 74.09885 | 16.2656 |  | %F= | 16.2656
↓N°200 | - | 9 | 16.2656 | 90.36445 | 0
TOTAL |  | 50 | - | - | -
ESTUDIO Y PROYECTO PARA LA CONSTRUCCIÓN DEL COMPLEJO VIAL METROPOLITANO "TLAXCALA"

## CLASIFICACIÓN
Obra: | PUENTE ATIRANTADO |  |  |  | Descripción | CLASIFICACIÓN
Localización: | KM 30+191.48 |  |  |  | Fecha: | 2017-12-02
SPT: | 2 | Muestra N°: | 31 |  | Laboratorista: | ALH
Prueba N°: | 17 | Profundidad: | 21.90 m-24.90 m
Ecuación A
[8 empty] | Curva de fluidez |  | 20 | 0
[8 empty] | m | -22.14 | 100 | 58.4
[8 empty] | b | 98.296
Ecuación B
[10 empty] | 50 | 0
[10 empty] | 50 | 60
Lím sup. CL-ML
[10 empty] | 7 | 0
[10 empty] | 7 | 29
Lím inf. CL-ML
[10 empty] | 4 | 0
[10 empty] | 4 | 26
WL= | 27.03009 |  |  |  | CLASIFICACIÓN S.U.C.S.
WP= | 24.03846 |  |  |  | SM - ARENA LIMOSA
IP | 2.991628
LÍMITE LÍQUIDO
Número de golpes | Tara No. | Peso de la tara (g) | Peso tara + suelo húmedo (g) | Peso tara + suelo seco (g) | Peso del agua (g) | Peso del suelo seco (g) | Contenido de agua (%)
29 | 1 | 5.016 | 14.804 | 12.95 | 1.854 | 7.934 | 23.36778
27 | 2 | 4.063 | 15.005 | 12.74 | 2.265 | 8.677 | 26.10349
23 | 3 | 4.501 | 23.383 | 19.242 | 4.141 | 14.741 | 28.09172
21 | 4 | 4.288 | 14.732 | 12.243 | 2.489 | 7.955 | 31.2885
LÍMITE PLÁSTICO
Tara No. | Peso de la tara | Peso tara + suelo húmedo (g) | Peso tara + suelo seco (g) | Peso del agua (g) | Peso del suelo seco (g) | Contenido de agua (%)
1 | 15.864 | 16.38 | 16.28 | 0.1 | 0.416 | 24.03846
CL
CH
ML
ESTUDIO Y PROYECTO PARA LA CONSTRUCCIÓN DEL COMPLEJO VIAL METROPOLITANO "TLAXCALA"