## GRANULOMETRÍA
Obra: | PUENTE ATIRANTADO |  |  |  |  | Descripción | GRANULOMETRÍA
Localización: | KM 30+191.48 |  |  |  |  | Fecha: | 2017-12-02
SPT: | 2 | Muestra N°: | 5 |  |  | Laboratorista: | ALH
Prueba N°: | 8 | Profundidad: | 2.60 m-5.00 m
CONTENIDO NATURAL DE AGUA
Tara No. | Peso de la tara | Peso tara + suelo húmedo (g) | Peso tara + suelo seco (g) | Peso del agua (g) | Peso del suelo seco (g) | Contenido de agua (%)
1 | 71.6 | 520 | 459.5 | 60.5 | 387.9 | 15.5968
GRANULOMETRÍA
Designación de la malla | Abertura nominal (mm) | Peso retenido (g) | Retenido (%) | Retenido acumulado (%) | Pasa (%) |  | COEFICIENTES DE UNIFORMIDAD Y CURVATURA
3
3" | 76.2 | 0 | 0 | 0 | 100 |  |  |  | 2
2" | 50.8 | 0 | 0 | 0 | 100 |  | D10= | 0
1" | 25.4 | 0 | 0 | 0 | 100 |  | D30= | 0
3/4" | 19.05 | 0 | 0 | 0 | 100 |  | D60= | 0
1/2" | 12.7 | 0 | 0 | 0 | 100 |  | CU= | NO DETERMINADO
3/8" | 9.525 | 0 | 0 | 0 | 100 |  | CC= | NO DETERMINADO
1/4" | 6.35 | 0 | 0 | 0 | 100
N°4 | 4.75 | 2 | 0.5155968 | 0.5155968 | 99.4844
N°10 | 2 | 3.7 | 7.361846 | 7.361846 | 92.12256 |  | PORCENTAJE DE RANGO DE TAMAÑOS
N°20 | 0.85 | 3.5 | 6.963908 | 14.32575 | 85.15865
N°40 | 0.425 | 4.2 | 8.35669 | 22.68244 | 76.80196
N°60 | 0.25 | 4.3 | 8.555659 | 31.2381 | 68.2463 |  | %G= | 0.5155968
N°100 | 0.15 | 5.5 | 10.94328 | 42.18139 | 57.30302 |  | %S= | 52.9257
N°200 | 0.075 | 5.4 | 10.74432 | 52.9257 | 46.5587 |  | %F= | 46.5587
↓N°200 | - | 23.4 | 46.5587 | 99.4844 | 0
TOTAL |  | 50 | - | - | -
ESTUDIO Y PROYECTO PARA LA CONSTRUCCIÓN DEL COMPLEJO VIAL METROPOLITANO "TLAXCALA"

## CLASIFICACIÓN
Obra: | PUENTE ATIRANTADO |  |  |  | Descripción | CLASIFICACIÓN
Localización: | KM 30+191.48 |  |  |  | Fecha: | 2017-12-02
SPT: | 2 | Muestra N°: | 5 |  | Laboratorista: | ALH
Prueba N°: | 8 | Profundidad: | 2.60 m-5.00 m
Ecuación A
[8 empty] | Curva de fluidez |  | 20 | 0
[8 empty] | m | -15.95 | 100 | 58.4
[8 empty] | b | 89.496
Ecuación B
[10 empty] | 50 | 0
[10 empty] | 50 | 60
Lím sup. CL-ML
[10 empty] | 7 | 0
[10 empty] | 7 | 29
Lím inf. CL-ML
[10 empty] | 4 | 0
[10 empty] | 4 | 26
WL= | 38.15493 |  |  |  | CLASIFICACIÓN S.U.C.S.
WP= | 27.63158 |  |  |  | SM - ARENA LIMOSA
IP | 10.52335
LÍMITE LÍQUIDO
Número de golpes | Tara No. | Peso de la tara (g) | Peso tara + suelo húmedo (g) | Peso tara + suelo seco (g) | Peso del agua (g) | Peso del suelo seco (g) | Contenido de agua (%)
30 | 1 | 8.4 | 9.508 | 9.227 | 0.281 | 0.827 | 33.97823
28 | 2 | 8.384 | 12.211 | 11.16704 | 1.04396 | 2.78304 | 37.5115
24 | 3 | 8.082 | 10.754 | 10 | 0.754 | 1.918 | 39.31178
19 | 4 | 9.471 | 14.828 | 13.241 | 1.587 | 3.77 | 42.09549
LÍMITE PLÁSTICO
Tara No. | Peso de la tara | Peso tara + suelo húmedo (g) | Peso tara + suelo seco (g) | Peso del agua (g) | Peso del suelo seco (g) | Contenido de agua (%)
1 | 11.384 | 12.451 | 12.22 | 0.231 | 0.836 | 27.63158
CL
CH
ML
ESTUDIO Y PROYECTO PARA LA CONSTRUCCIÓN DEL COMPLEJO VIAL METROPOLITANO "TLAXCALA"