## GRANULOMETRÍA
Obra: | PUENTE ATIRANTADO |  |  |  |  | Descripción | GRANULOMETRÍA
Localización: | KM 30+191.48 |  |  |  |  | Fecha: | 2017-12-02
SPT: | 2 | Muestra N°: | 9 |  |  | Laboratorista: | ALH
Prueba N°: | 9 | Profundidad: | 5.00 m-9.00 m
CONTENIDO NATURAL DE AGUA
Tara No. | Peso de la tara | Peso tara + suelo húmedo (g) | Peso tara + suelo seco (g) | Peso del agua (g) | Peso del suelo seco (g) | Contenido de agua (%)
1 | 70.3 | 508.5 | 410.6 | 97.9 | 340.3 | 28.76873
GRANULOMETRÍA
Designación de la malla | Abertura nominal (mm) | Peso retenido (g) | Retenido (%) | Retenido acumulado (%) | Pasa (%) |  | COEFICIENTES DE UNIFORMIDAD Y CURVATURA
3
3" | 76.2 | 0 | 0 | 0 | 100 |  |  |  | 2
2" | 50.8 | 0 | 0 | 0 | 100 |  | D10= | 0
1" | 25.4 | 0 | 0 | 0 | 100 |  | D30= | 0
3/4" | 19.05 | 0 | 0 | 0 | 100 |  | D60= | 0
1/2" | 12.7 | 0 | 0 | 0 | 100 |  | CU= | NO DETERMINADO
3/8" | 9.525 | 0 | 0 | 0 | 100 |  | CC= | NO DETERMINADO
1/4" | 6.35 | 0 | 0 | 0 | 100
N°4 | 4.75 | 0 | 0 | 0 | 100
N°10 | 2 | 0.3 | 0.6 | 0.6 | 99.4 |  | PORCENTAJE DE RANGO DE TAMAÑOS
N°20 | 0.85 | 0.8 | 1.6 | 2.2 | 97.8
N°40 | 0.425 | 1.8 | 3.6 | 5.8 | 94.2
N°60 | 0.25 | 2.4 | 4.8 | 10.6 | 89.4 |  | %G= | 0
N°100 | 0.15 | 5.3 | 10.6 | 21.2 | 78.8 |  | %S= | 30.4
N°200 | 0.075 | 4.6 | 9.2 | 30.4 | 69.6 |  | %F= | 69.6
↓N°200 | - | 34.8 | 69.6 | 100 | 0
TOTAL |  | 50 | - | - | -
ESTUDIO Y PROYECTO PARA LA CONSTRUCCIÓN DEL COMPLEJO VIAL METROPOLITANO "TLAXCALA"

## CLASIFICACIÓN
Obra: | PUENTE ATIRANTADO |  |  |  | Descripción | CLASIFICACIÓN
Localización: | KM 30+191.48 |  |  |  | Fecha: | 2017-12-02
SPT: | 2 | Muestra N°: | 9 |  | Laboratorista: | ALH
Prueba N°: | 9 | Profundidad: | 5.00 m-9.00 m
Ecuación A
[8 empty] | Curva de fluidez |  | 20 | 0
[8 empty] | m | -13.21 | 100 | 58.4
[8 empty] | b | 75.326
Ecuación B
[10 empty] | 50 | 0
[10 empty] | 50 | 60
Lím sup. CL-ML
[10 empty] | 7 | 0
[10 empty] | 7 | 29
Lím inf. CL-ML
[10 empty] | 4 | 0
[10 empty] | 4 | 26
WL= | 32.80465 |  |  |  | CLASIFICACIÓN S.U.C.S.
WP= | 19.17373 |  |  |  | CL - ARCILLA ARENOSA DE BAJA PLASTICIDAD
IP | 13.63092
LÍMITE LÍQUIDO
Número de golpes | Tara No. | Peso de la tara (g) | Peso tara + suelo húmedo (g) | Peso tara + suelo seco (g) | Peso del agua (g) | Peso del suelo seco (g) | Contenido de agua (%)
33 | 1 | 8.316 | 12.589 | 11.632 | 0.957 | 3.316 | 28.86007
28 | 2 | 8.289 | 13.69 | 12.382 | 1.308 | 4.093 | 31.957
21 | 3 | 8.257 | 12.622 | 11.504 | 1.118 | 3.247 | 34.43178
16 | 4 | 8.371 | 12.459 | 11.313 | 1.146 | 2.942 | 38.95309
LÍMITE PLÁSTICO
Tara No. | Peso de la tara | Peso tara + suelo húmedo (g) | Peso tara + suelo seco (g) | Peso del agua (g) | Peso del suelo seco (g) | Contenido de agua (%)
1 | 9.038 | 10.163 | 9.982 | 0.181 | 0.944 | 19.17373
CL
CH
ML
ESTUDIO Y PROYECTO PARA LA CONSTRUCCIÓN DEL COMPLEJO VIAL METROPOLITANO "TLAXCALA"