## GRANULOMETRÍA
Obra: | PUENTE ATIRANTADO KM 30+191.48 |  |  |  |  | Descripción | GRANULOMETRÍA
Localización: | [5 empty] | Fecha: | 2017-12-02
SPT: | 3 | Muestra N°: | 11 |  |  | Laboratorista: | ALH
Prueba N°: | 21 | Profundidad: | 6.40 - 7.00 m
CONTENIDO NATURAL DE AGUA
Tara No. | Peso de la tara | Peso tara + suelo húmedo (g) | Peso tara + suelo seco (g) | Peso del agua (g) | Peso del suelo seco (g) | Contenido de agua (%)
1 | 92.3 | 763.8 | 594.5 | 169.3 | 502.2 | 33.71167
GRANULOMETRÍA
Designación de la malla | Abertura nominal (mm) | Peso retenido (g) | Retenido (%) | Retenido acumulado (%) | Pasa (%) |  | COEFICIENTES DE UNIFORMIDAD Y CURVATURA
3
3" | 76.2 | 0 | 0 | 0 | 100 |  |  |  | 2
2" | 50.8 | 0 | 0 | 0 | 100 |  | D10= | 0
1" | 25.4 | 0 | 0 | 0 | 100 |  | D30= | 0
3/4" | 19.05 | 0 | 0 | 0 | 100 |  | D60= | 0
1/2" | 12.7 | 0 | 0 | 0 | 100 |  | CU= | NO DETERMINADO
3/8" | 9.525 | 0 | 0 | 0 | 100 |  | CC= | NO DETERMINADO
1/4" | 6.35 | 0 | 0 | 0 | 100
N°4 | 4.75 | 0 | 0 | 0 | 100
N°10 | 2 | 1 | 2 | 2 | 98 |  | PORCENTAJE DE RANGO DE TAMAÑOS
N°20 | 0.85 | 2 | 4 | 6 | 94
N°40 | 0.425 | 1.2 | 2.4 | 8.4 | 91.6
N°60 | 0.25 | 1.8 | 3.6 | 12 | 88 |  | %G= | 0
N°100 | 0.15 | 2.7 | 5.4 | 17.4 | 82.6 |  | %S= | 30.6
N°200 | 0.075 | 6.6 | 13.2 | 30.6 | 69.4 |  | %F= | 69.4
↓N°200 | - | 34.7 | 69.4 | 100 | 0
TOTAL |  | 50 | - | - | -
ESTUDIO Y PROYECTO PARA LA CONSTRUCCIÓN DEL COMPLEJO VIAL METROPOLITANO "TLAXCALA"

## CLASIFICACIÓN
Obra: | PUENTE ATIRANTADO KM 30+191.48 |  |  |  | Descripción | CLASIFICACIÓN
Localización: | 0 |  |  |  | Fecha: | 2017-12-02
SPT: | 3 | Muestra N°: | 11 |  | Laboratorista: | ALH
Prueba N°: | 21 | Profundidad: | 6.40 - 7.00 m
Ecuación A
[8 empty] | Curva de fluidez |  | 20 | 0
[8 empty] | m | -14.38 | 100 | 58.4
[8 empty] | b | 78.463
Ecuación B
[10 empty] | 50 | 0
[10 empty] | 50 | 60
Lím sup. CL-ML
[10 empty] | 7 | 0
[10 empty] | 7 | 29
Lím inf. CL-ML
[10 empty] | 4 | 0
[10 empty] | 4 | 26
WL= | 32.17557 |  |  |  | CLASIFICACIÓN S.U.C.S.
WP= | 26.23345 |  |  |  | ML - LIMO ARENOSO DE BAJA PLASTICIDAD
IP | 5.942112
LÍMITE LÍQUIDO
Número de golpes | Tara No. | Peso de la tara (g) | Peso tara + suelo húmedo (g) | Peso tara + suelo seco (g) | Peso del agua (g) | Peso del suelo seco (g) | Contenido de agua (%)
30 | 1 | 8.398 | 11.352 | 10.689 | 0.663 | 2.291 | 28.93933
28 | 2 | 10.44 | 13.346 | 12.652 | 0.694 | 2.212 | 31.37432
23 | 3 | 7.883 | 9.932 | 9.421 | 0.511 | 1.538 | 33.22497
18 | 4 | 8.937 | 11.301 | 10.664 | 0.637 | 1.727 | 36.88477
LÍMITE PLÁSTICO
Tara No. | Peso de la tara | Peso tara + suelo húmedo (g) | Peso tara + suelo seco (g) | Peso del agua (g) | Peso del suelo seco (g) | Contenido de agua (%)
1 | 11.315 | 12.364 | 12.146 | 0.218 | 0.831 | 26.23345
CL
CH
ML
ESTUDIO Y PROYECTO PARA LA CONSTRUCCIÓN DEL COMPLEJO VIAL METROPOLITANO "TLAXCALA"