## GRANULOMETRÍA
Obra: | PUENTE ATIRANTADO KM 30+191.48 |  |  |  |  | Descripción | GRANULOMETRÍA
Localización: | [5 empty] | Fecha: | 2017-12-02
SPT: | 3 | Muestra N°: | 14 |  |  | Laboratorista: | ALH
Prueba N°: | 22 | Profundidad: | 9.20 - 9.63 m
CONTENIDO NATURAL DE AGUA
Tara No. | Peso de la tara | Peso tara + suelo húmedo (g) | Peso tara + suelo seco (g) | Peso del agua (g) | Peso del suelo seco (g) | Contenido de agua (%)
1 | 81.3 | 539.3 | 457 | 82.3 | 375.7 | 21.90578
GRANULOMETRÍA
Designación de la malla | Abertura nominal (mm) | Peso retenido (g) | Retenido (%) | Retenido acumulado (%) | Pasa (%) |  | COEFICIENTES DE UNIFORMIDAD Y CURVATURA
3
3" | 76.2 | 0 | 0 | 0 | 100 |  |  |  | 2
2" | 50.8 | 0 | 0 | 0 | 100 |  | D10= | 0
1" | 25.4 | 0 | 0 | 0 | 100 |  | D30= | 0
3/4" | 19.05 | 0 | 0 | 0 | 100 |  | D60= | 0
1/2" | 12.7 | 0 | 0 | 0 | 100 |  | CU= | NO DETERMINADO
3/8" | 9.525 | 0 | 0 | 0 | 100 |  | CC= | NO DETERMINADO
1/4" | 6.35 | 0 | 0 | 0 | 100
N°4 | 4.75 | 14 | 3.726377 | 3.726377 | 96.27362
N°10 | 2 | 5 | 9.627362 | 9.627362 | 86.64626 |  | PORCENTAJE DE RANGO DE TAMAÑOS
N°20 | 0.85 | 6.5 | 12.51557 | 22.14293 | 74.13069
N°40 | 0.425 | 8.1 | 15.59633 | 37.73926 | 58.53436
N°60 | 0.25 | 4.5 | 8.664626 | 46.40389 | 49.86974 |  | %G= | 3.726377
N°100 | 0.15 | 4.6 | 8.857173 | 55.26106 | 41.01256 |  | %S= | 67.58408
N°200 | 0.075 | 6.4 | 12.32302 | 67.58408 | 28.68954 |  | %F= | 28.68954
↓N°200 | - | 14.9 | 28.68954 | 96.27362 | 0
TOTAL |  | 50 | - | - | -
ESTUDIO Y PROYECTO PARA LA CONSTRUCCIÓN DEL COMPLEJO VIAL METROPOLITANO "TLAXCALA"

## CLASIFICACIÓN
Obra: | PUENTE ATIRANTADO KM 30+191.48 |  |  |  | Descripción | CLASIFICACIÓN
Localización: | 0 |  |  |  | Fecha: | 2017-12-02
SPT: | 3 | Muestra N°: | 14 |  | Laboratorista: | ALH
Prueba N°: | 22 | Profundidad: | 9.20 - 9.63 m
Ecuación A
[8 empty] | Curva de fluidez |  | 20 | 0
[8 empty] | m | -13.49 | 100 | 58.4
[8 empty] | b | 71.123
Ecuación B
[10 empty] | 50 | 0
[10 empty] | 50 | 60
Lím sup. CL-ML
[10 empty] | 7 | 0
[10 empty] | 7 | 29
Lím inf. CL-ML
[10 empty] | 4 | 0
[10 empty] | 4 | 26
WL= | 27.70037 |  |  |  | CLASIFICACIÓN S.U.C.S.
WP= | 24.73634 |  |  |  | SM - ARENA LIMOSA
IP | 2.964028
LÍMITE LÍQUIDO
Número de golpes | Tara No. | Peso de la tara (g) | Peso tara + suelo húmedo (g) | Peso tara + suelo seco (g) | Peso del agua (g) | Peso del suelo seco (g) | Contenido de agua (%)
32 | 1 | 13.095 | 16.683 | 16 | 0.683 | 2.905 | 23.51119
29 | 2 | 13.327 | 16.061 | 15.49 | 0.571 | 2.163 | 26.39852
24 | 3 | 13.529 | 16.623 | 15.93 | 0.693 | 2.401 | 28.86297
18 | 4 | 13.389 | 15.735 | 15.17 | 0.565 | 1.781 | 31.72375
LÍMITE PLÁSTICO
Tara No. | Peso de la tara | Peso tara + suelo húmedo (g) | Peso tara + suelo seco (g) | Peso del agua (g) | Peso del suelo seco (g) | Contenido de agua (%)
1 | 8.301 | 9.602 | 9.344 | 0.258 | 1.043 | 24.73634
CL
CH
ML
ESTUDIO Y PROYECTO PARA LA CONSTRUCCIÓN DEL COMPLEJO VIAL METROPOLITANO "TLAXCALA"