## GRANULOMETRÍA
Obra: | PUENTE ATIRANTADO KM 30+191.48 |  |  |  |  | Descripción | GRANULOMETRÍA
Localización: | [5 empty] | Fecha: | 2017-12-02
SPT: | 3 | Muestra N°: | 19 |  |  | Laboratorista: | ALH
Prueba N°: | 23 | Profundidad: | 12.40 - 13.00 m
CONTENIDO NATURAL DE AGUA
Tara No. | Peso de la tara | Peso tara + suelo húmedo (g) | Peso tara + suelo seco (g) | Peso del agua (g) | Peso del suelo seco (g) | Contenido de agua (%)
1 | 65.4 | 572.3 | 480.4 | 91.9 | 415 | 22.14458
GRANULOMETRÍA
Designación de la malla | Abertura nominal (mm) | Peso retenido (g) | Retenido (%) | Retenido acumulado (%) | Pasa (%) |  | COEFICIENTES DE UNIFORMIDAD Y CURVATURA
3
3" | 76.2 | 0 | 0 | 0 | 100 |  |  |  | 2
2" | 50.8 | 0 | 0 | 0 | 100 |  | D10= | 0
1" | 25.4 | 0 | 0 | 0 | 100 |  | D30= | 0
3/4" | 19.05 | 0 | 0 | 0 | 100 |  | D60= | 0
1/2" | 12.7 | 0 | 0 | 0 | 100 |  | CU= | NO DETERMINADO
3/8" | 9.525 | 0 | 0 | 0 | 100 |  | CC= | NO DETERMINADO
1/4" | 6.35 | 0 | 0 | 0 | 100
N°4 | 4.75 | 12.7 | 3.060241 | 3.060241 | 96.93976
N°10 | 2 | 2.4 | 4.653108 | 4.653108 | 92.28665 |  | PORCENTAJE DE RANGO DE TAMAÑOS
N°20 | 0.85 | 3.7 | 7.173542 | 11.82665 | 85.11311
N°40 | 0.425 | 6.6 | 12.79605 | 24.6227 | 72.31706
N°60 | 0.25 | 7.3 | 14.1532 | 38.7759 | 58.16386 |  | %G= | 3.060241
N°100 | 0.15 | 7.8 | 15.1226 | 53.89851 | 43.04125 |  | %S= | 73.8681
N°200 | 0.075 | 10.3 | 19.96959 | 73.8681 | 23.07166 |  | %F= | 23.07166
↓N°200 | - | 11.9 | 23.07166 | 96.93976 | 0
TOTAL |  | 50 | - | - | -
ESTUDIO Y PROYECTO PARA LA CONSTRUCCIÓN DEL COMPLEJO VIAL METROPOLITANO "TLAXCALA"

## CLASIFICACIÓN
Obra: | PUENTE ATIRANTADO KM 30+191.48 |  |  |  | Descripción | CLASIFICACIÓN
Localización: | 0 |  |  |  | Fecha: | 2017-12-02
SPT: | 3 | Muestra N°: | 19 |  | Laboratorista: | ALH
Prueba N°: | 23 | Profundidad: | 12.40 - 13.00 m
Ecuación A
[8 empty] | Curva de fluidez |  | 20 | 0
[8 empty] | m | -15.03 | 100 | 58.4
[8 empty] | b | 75.474
Ecuación B
[10 empty] | 50 | 0
[10 empty] | 50 | 60
Lím sup. CL-ML
[10 empty] | 7 | 0
[10 empty] | 7 | 29
Lím inf. CL-ML
[10 empty] | 4 | 0
[10 empty] | 4 | 26
WL= | 27.0943 |  |  |  | CLASIFICACIÓN S.U.C.S.
WP= | 25.22124 |  |  |  | SM - ARENA LIMOSA
IP | 1.873057
LÍMITE LÍQUIDO
Número de golpes | Tara No. | Peso de la tara (g) | Peso tara + suelo húmedo (g) | Peso tara + suelo seco (g) | Peso del agua (g) | Peso del suelo seco (g) | Contenido de agua (%)
31 | 1 | 13.069 | 16.125 | 15.566 | 0.559 | 2.497 | 22.38686
29 | 2 | 13.007 | 16.541 | 15.799 | 0.742 | 2.792 | 26.57593
23 | 3 | 13.095 | 15.864 | 15.254 | 0.61 | 2.159 | 28.25382
19 | 4 | 13.457 | 15.742 | 15.201 | 0.541 | 1.744 | 31.02064
LÍMITE PLÁSTICO
Tara No. | Peso de la tara | Peso tara + suelo húmedo (g) | Peso tara + suelo seco (g) | Peso del agua (g) | Peso del suelo seco (g) | Contenido de agua (%)
1 | 11.378 | 11.661 | 11.604 | 0.057 | 0.226 | 25.22124
CL
CH
ML
ESTUDIO Y PROYECTO PARA LA CONSTRUCCIÓN DEL COMPLEJO VIAL METROPOLITANO "TLAXCALA"