## GRANULOMETRÍA
Obra: | PUENTE ATIRANTADO KM 30+191.48 |  |  |  |  | Descripción | GRANULOMETRÍA
Localización: | [5 empty] | Fecha: | 2017-12-02
SPT: | 3 | Muestra N°: | 2 |  |  | Laboratorista: | ALH
Prueba N°: | 18 | Profundidad: | 0.60 - 1.20 m
CONTENIDO NATURAL DE AGUA
Tara No. | Peso de la tara | Peso tara + suelo húmedo (g) | Peso tara + suelo seco (g) | Peso del agua (g) | Peso del suelo seco (g) | Contenido de agua (%)
1 | 85.9 | 527.3 | 474.7 | 52.6 | 388.8 | 13.52881
GRANULOMETRÍA
Designación de la malla | Abertura nominal (mm) | Peso retenido (g) | Retenido (%) | Retenido acumulado (%) | Pasa (%) |  | COEFICIENTES DE UNIFORMIDAD Y CURVATURA
3
3" | 76.2 | 0 | 0 | 0 | 100 |  |  |  | 2
2" | 50.8 | 0 | 0 | 0 | 100 |  | D10= | 0
1" | 25.4 | 0 | 0 | 0 | 100 |  | D30= | 0
3/4" | 19.05 | 0 | 0 | 0 | 100 |  | D60= | 0
1/2" | 12.7 | 0 | 0 | 0 | 100 |  | CU= | NO DETERMINADO
3/8" | 9.525 | 60 | 15.4321 | 15.4321 | 84.5679 |  | CC= | NO DETERMINADO
1/4" | 6.35 | 40 | 10.28807 | 25.72016 | 74.27984
N°4 | 4.75 | 24 | 6.17284 | 31.893 | 68.107
N°10 | 2 | 3.7 | 5.039918 | 5.039918 | 63.06708 |  | PORCENTAJE DE RANGO DE TAMAÑOS
N°20 | 0.85 | 3 | 4.08642 | 9.126337 | 58.98066
N°40 | 0.425 | 6 | 8.17284 | 17.29918 | 50.80782
N°60 | 0.25 | 7.6 | 10.35226 | 27.65144 | 40.45556 |  | %G= | 31.893
N°100 | 0.15 | 5.1 | 6.946914 | 34.59835 | 33.50864 |  | %S= | 42.63498
N°200 | 0.075 | 5.9 | 8.036626 | 42.63498 | 25.47202 |  | %F= | 25.47202
↓N°200 | - | 18.7 | 25.47202 | 68.107 | 0
TOTAL |  | 50 | - | - | -
ESTUDIO Y PROYECTO PARA LA CONSTRUCCIÓN DEL COMPLEJO VIAL METROPOLITANO "TLAXCALA"

## CLASIFICACIÓN
Obra: | PUENTE ATIRANTADO KM 30+191.48 |  |  |  | Descripción | CLASIFICACIÓN
Localización: | 0 |  |  |  | Fecha: | 2017-12-02
SPT: | 3 | Muestra N°: | 2 |  | Laboratorista: | ALH
Prueba N°: | 18 | Profundidad: | 0.60 - 1.20 m
Ecuación A
[8 empty] | Curva de fluidez |  | 20 | 0
[8 empty] | m | -12.6 | 100 | 58.4
[8 empty] | b | 70.935
Ecuación B
[10 empty] | 50 | 0
[10 empty] | 50 | 60
Lím sup. CL-ML
[10 empty] | 7 | 0
[10 empty] | 7 | 29
Lím inf. CL-ML
[10 empty] | 4 | 0
[10 empty] | 4 | 26
WL= | 30.37716 |  |  |  | CLASIFICACIÓN S.U.C.S.
WP= | 26.06721 |  |  |  | SM - ARENA LIMOSA CON GRAVA
IP | 4.309953
LÍMITE LÍQUIDO
Número de golpes | Tara No. | Peso de la tara (g) | Peso tara + suelo húmedo (g) | Peso tara + suelo seco (g) | Peso del agua (g) | Peso del suelo seco (g) | Contenido de agua (%)
34 | 1 | 13.095 | 16.683 | 15.952 | 0.731 | 2.857 | 25.58628
31 | 2 | 13.457 | 16.161 | 15.551 | 0.61 | 2.094 | 29.13085
22 | 3 | 13.529 | 16.762 | 15.993 | 0.769 | 2.464 | 31.20942
16 | 4 | 13.389 | 15.935 | 15.257 | 0.678 | 1.868 | 36.2955
LÍMITE PLÁSTICO
Tara No. | Peso de la tara | Peso tara + suelo húmedo (g) | Peso tara + suelo seco (g) | Peso del agua (g) | Peso del suelo seco (g) | Contenido de agua (%)
1 | 28.717 | 30.105 | 29.818 | 0.287 | 1.101 | 26.06721
CL
CH
ML
ESTUDIO Y PROYECTO PARA LA CONSTRUCCIÓN DEL COMPLEJO VIAL METROPOLITANO "TLAXCALA"