## GRANULOMETRÍA
Obra: | PUENTE ATIRANTADO KM 30+191.48 |  |  |  |  | Descripción | GRANULOMETRÍA
Localización: | [5 empty] | Fecha: | 2017-12-02
SPT: | 3 | Muestra N°: | 23 |  |  | Laboratorista: | ALH
Prueba N°: | 24 | Profundidad: | 15.40 - 15.79 m
CONTENIDO NATURAL DE AGUA
Tara No. | Peso de la tara | Peso tara + suelo húmedo (g) | Peso tara + suelo seco (g) | Peso del agua (g) | Peso del suelo seco (g) | Contenido de agua (%)
1 | 78 | 571.3 | 488.7 | 82.6 | 410.7 | 20.112
GRANULOMETRÍA
Designación de la malla | Abertura nominal (mm) | Peso retenido (g) | Retenido (%) | Retenido acumulado (%) | Pasa (%) |  | COEFICIENTES DE UNIFORMIDAD Y CURVATURA
3
3" | 76.2 | 0 | 0 | 0 | 100 |  |  |  | 2
2" | 50.8 | 0 | 0 | 0 | 100 |  | D10= | 0
1" | 25.4 | 0 | 0 | 0 | 100 |  | D30= | 0
3/4" | 19.05 | 0 | 0 | 0 | 100 |  | D60= | 0
1/2" | 12.7 | 0 | 0 | 0 | 100 |  | CU= | NO DETERMINADO
3/8" | 9.525 | 0 | 0 | 0 | 100 |  | CC= | NO DETERMINADO
1/4" | 6.35 | 30.6 | 7.450694 | 7.450694 | 92.54931
N°4 | 4.75 | 19 | 4.626248 | 12.07694 | 87.92306
N°10 | 2 | 7.6 | 13.3643 | 13.3643 | 74.55875 |  | PORCENTAJE DE RANGO DE TAMAÑOS
N°20 | 0.85 | 7.5 | 13.18846 | 26.55276 | 61.37029
N°40 | 0.425 | 9 | 15.82615 | 42.37891 | 45.54414
N°60 | 0.25 | 6.5 | 11.43 | 53.80891 | 34.11415 |  | %G= | 12.07694
N°100 | 0.15 | 6 | 10.55077 | 64.35968 | 23.56338 |  | %S= | 73.85537
N°200 | 0.075 | 5.4 | 9.49569 | 73.85537 | 14.06769 |  | %F= | 14.06769
↓N°200 | - | 8 | 14.06769 | 87.92306 | 0
TOTAL |  | 50 | - | - | -
ESTUDIO Y PROYECTO PARA LA CONSTRUCCIÓN DEL COMPLEJO VIAL METROPOLITANO "TLAXCALA"

## CLASIFICACIÓN
Obra: | PUENTE ATIRANTADO KM 30+191.48 |  |  |  | Descripción | CLASIFICACIÓN
Localización: | 0 |  |  |  | Fecha: | 2017-12-02
SPT: | 3 | Muestra N°: | 23 |  | Laboratorista: | ALH
Prueba N°: | 24 | Profundidad: | 15.40 - 15.79 m
Ecuación A
[8 empty] | Curva de fluidez |  | 20 | 0
[8 empty] | m | -21.26 | 100 | 58.4
[8 empty] | b | 94.731
Ecuación B
[10 empty] | 50 | 0
[10 empty] | 50 | 60
Lím sup. CL-ML
[10 empty] | 7 | 0
[10 empty] | 7 | 29
Lím inf. CL-ML
[10 empty] | 4 | 0
[10 empty] | 4 | 26
WL= | 26.2977 |  |  |  | CLASIFICACIÓN S.U.C.S.
WP= | 23.2816 |  |  |  | SM - ARENA LIMOSA
IP | 3.016104
LÍMITE LÍQUIDO
Número de golpes | Tara No. | Peso de la tara (g) | Peso tara + suelo húmedo (g) | Peso tara + suelo seco (g) | Peso del agua (g) | Peso del suelo seco (g) | Contenido de agua (%)
30 | 1 | 8.214 | 12.528 | 11.78 | 0.748 | 3.566 | 20.97588
28 | 2 | 8.687 | 13.457 | 12.48 | 0.977 | 3.793 | 25.75798
23 | 3 | 10.268 | 14.588 | 13.65 | 0.938 | 3.382 | 27.73507
21 | 4 | 9.047 | 13.012 | 12.1 | 0.912 | 3.053 | 29.87226
LÍMITE PLÁSTICO
Tara No. | Peso de la tara | Peso tara + suelo húmedo (g) | Peso tara + suelo seco (g) | Peso del agua (g) | Peso del suelo seco (g) | Contenido de agua (%)
1 | 22.2 | 22.756 | 22.651 | 0.105 | 0.451 | 23.2816
CL
CH
ML
ESTUDIO Y PROYECTO PARA LA CONSTRUCCIÓN DEL COMPLEJO VIAL METROPOLITANO "TLAXCALA"