## GRANULOMETRÍA
Obra: | PUENTE ATIRANTADO KM 30+191.48 |  |  |  |  | Descripción | GRANULOMETRÍA
Localización: | [5 empty] | Fecha: | 2017-12-02
SPT: | 3 | Muestra N°: | 28-29 |  |  | Laboratorista: | ALH
Prueba N°: | 25 | Profundidad: | 19.00- 19.77 m
CONTENIDO NATURAL DE AGUA
Tara No. | Peso de la tara | Peso tara + suelo húmedo (g) | Peso tara + suelo seco (g) | Peso del agua (g) | Peso del suelo seco (g) | Contenido de agua (%)
1 | 80.6 | 489.9 | 444 | 45.9 | 363.4 | 12.63071
GRANULOMETRÍA
Designación de la malla | Abertura nominal (mm) | Peso retenido (g) | Retenido (%) | Retenido acumulado (%) | Pasa (%) |  | COEFICIENTES DE UNIFORMIDAD Y CURVATURA
3
3" | 76.2 | 0 | 0 | 0 | 100 |  |  |  | 2
2" | 50.8 | 0 | 0 | 0 | 100 |  | D10= | 0.17
1" | 25.4 | 0 | 0 | 0 | 100 |  | D30= | 0.73
3/4" | 19.05 | 0 | 0 | 0 | 100 |  | D60= | 6.2
1/2" | 12.7 | 0 | 0 | 0 | 100 |  | CU= | 36.47059
3/8" | 9.525 | 100 | 27.51789 | 27.51789 | 72.48211 |  | CC= | 0.5055977
1/4" | 6.35 | 46 | 12.65823 | 40.17611 | 59.82389
N°4 | 4.75 | 34 | 9.356081 | 49.5322 | 50.4678
N°10 | 2 | 9.3 | 9.387012 | 9.387012 | 41.08079 |  | PORCENTAJE DE RANGO DE TAMAÑOS
N°20 | 0.85 | 9 | 9.084205 | 18.47122 | 31.99659
N°40 | 0.425 | 10.9 | 11.00198 | 29.4732 | 20.99461
N°60 | 0.25 | 7 | 7.065493 | 36.53869 | 13.92911 |  | %G= | 49.5322
N°100 | 0.15 | 4.6 | 4.643038 | 41.18173 | 9.286076 |  | %S= | 45.01728
N°200 | 0.075 | 3.8 | 3.835553 | 45.01728 | 5.450523 |  | %F= | 5.450523
↓N°200 | - | 5.4 | 5.450523 | 50.4678 | 0
TOTAL |  | 50 | - | - | -
ESTUDIO Y PROYECTO PARA LA CONSTRUCCIÓN DEL COMPLEJO VIAL METROPOLITANO "TLAXCALA"

## CLASIFICACIÓN
Obra: | PUENTE ATIRANTADO KM 30+191.48 |  |  |  | Descripción | CLASIFICACIÓN
Localización: | 0 |  |  |  | Fecha: | 2017-12-02
SPT: | 3 | Muestra N°: | 28-29 |  | Laboratorista: | ALH
Prueba N°: | 25 | Profundidad: | 19.00- 19.77 m
Ecuación A
[8 empty] | Curva de fluidez |  | 20 | 0
[8 empty] | m | -16.15 | 100 | 58.4
[8 empty] | b | 77.117
Ecuación B
[10 empty] | 50 | 0
[10 empty] | 50 | 60
Lím sup. CL-ML
[10 empty] | 7 | 0
[10 empty] | 7 | 29
Lím inf. CL-ML
[10 empty] | 4 | 0
[10 empty] | 4 | 26
WL= | 25.13216 |  |  |  | CLASIFICACIÓN S.U.C.S.
WP= | 22.90389 |  |  |  | GP-GM - GRAVA MAL GRADUADA CON LIMO Y ARENA
IP | 2.22827
LÍMITE LÍQUIDO
Número de golpes | Tara No. | Peso de la tara (g) | Peso tara + suelo húmedo (g) | Peso tara + suelo seco (g) | Peso del agua (g) | Peso del suelo seco (g) | Contenido de agua (%)
33 | 1 | 12.654 | 15.274 | 14.852 | 0.422 | 2.198 | 19.19927
30 | 2 | 13.045 | 16.032 | 15.45 | 0.582 | 2.405 | 24.19958
22 | 3 | 13.432 | 16.527 | 15.878 | 0.649 | 2.446 | 26.53312
17 | 4 | 13.0296 | 16.483 | 15.656 | 0.827 | 2.6264 | 31.48797
LÍMITE PLÁSTICO
Tara No. | Peso de la tara | Peso tara + suelo húmedo (g) | Peso tara + suelo seco (g) | Peso del agua (g) | Peso del suelo seco (g) | Contenido de agua (%)
1 | 17.953 | 19.155 | 18.931 | 0.224 | 0.978 | 22.90389
CL
CH
ML
ESTUDIO Y PROYECTO PARA LA CONSTRUCCIÓN DEL COMPLEJO VIAL METROPOLITANO "TLAXCALA"