## GRANULOMETRÍA
Obra: | PUENTE ATIRANTADO KM 30+191.48 |  |  |  |  | Descripción | GRANULOMETRÍA
Localización: | [5 empty] | Fecha: | 2017-12-02
SPT: | 3 | Muestra N°: | 4 |  |  | Laboratorista: | ALH
Prueba N°: | 20 | Profundidad: | 1.80 - 2.40 m
CONTENIDO NATURAL DE AGUA
Tara No. | Peso de la tara | Peso tara + suelo húmedo (g) | Peso tara + suelo seco (g) | Peso del agua (g) | Peso del suelo seco (g) | Contenido de agua (%)
1 | 81.1 | 555 | 441 | 114 | 359.9 | 31.67547
GRANULOMETRÍA
Designación de la malla | Abertura nominal (mm) | Peso retenido (g) | Retenido (%) | Retenido acumulado (%) | Pasa (%) |  | COEFICIENTES DE UNIFORMIDAD Y CURVATURA
3
3" | 76.2 | 0 | 0 | 0 | 100 |  |  |  | 2
2" | 50.8 | 0 | 0 | 0 | 100 |  | D10= | 0
1" | 25.4 | 0 | 0 | 0 | 100 |  | D30= | 0
3/4" | 19.05 | 0 | 0 | 0 | 100 |  | D60= | 0
1/2" | 12.7 | 0 | 0 | 0 | 100 |  | CU= | NO DETERMINADO
3/8" | 9.525 | 0 | 0 | 0 | 100 |  | CC= | NO DETERMINADO
1/4" | 6.35 | 0 | 0 | 0 | 100
N°4 | 4.75 | 4 | 1.11142 | 1.11142 | 98.88858
N°10 | 2 | 0.2 | 0.3955543 | 0.3955543 | 98.49303 |  | PORCENTAJE DE RANGO DE TAMAÑOS
N°20 | 0.85 | 0.3 | 0.5933315 | 0.9888858 | 97.89969
N°40 | 0.425 | 7.4 | 14.63551 | 15.6244 | 83.26418
N°60 | 0.25 | 4.9 | 9.691081 | 25.31548 | 73.5731 |  | %G= | 1.11142
N°100 | 0.15 | 6.1 | 12.06441 | 37.37988 | 61.5087 |  | %S= | 47.6643
N°200 | 0.075 | 5.2 | 10.28441 | 47.6643 | 51.22428 |  | %F= | 51.22428
↓N°200 | - | 25.9 | 51.22428 | 98.88858 | 0
TOTAL |  | 50 | - | - | -
ESTUDIO Y PROYECTO PARA LA CONSTRUCCIÓN DEL COMPLEJO VIAL METROPOLITANO "TLAXCALA"

## CLASIFICACIÓN
Obra: | PUENTE ATIRANTADO KM 30+191.48 |  |  |  | Descripción | CLASIFICACIÓN
Localización: | 0 |  |  |  | Fecha: | 2017-12-02
SPT: | 3 | Muestra N°: | 4 |  | Laboratorista: | ALH
Prueba N°: | 20 | Profundidad: | 1.80 - 2.40 m
Ecuación A
[8 empty] | Curva de fluidez |  | 20 | 0
[8 empty] | m | -13.97 | 100 | 58.4
[8 empty] | b | 80.042
Ecuación B
[10 empty] | 50 | 0
[10 empty] | 50 | 60
Lím sup. CL-ML
[10 empty] | 7 | 0
[10 empty] | 7 | 29
Lím inf. CL-ML
[10 empty] | 4 | 0
[10 empty] | 4 | 26
WL= | 35.0743 |  |  |  | CLASIFICACIÓN S.U.C.S.
WP= | 26.86117 |  |  |  | ML -LIMO ARENOSO DE BAJA PLASTICIDAD
IP | 8.213138
LÍMITE LÍQUIDO
Número de golpes | Tara No. | Peso de la tara (g) | Peso tara + suelo húmedo (g) | Peso tara + suelo seco (g) | Peso del agua (g) | Peso del suelo seco (g) | Contenido de agua (%)
30 | 1 | 8.398 | 11.352 | 10.643 | 0.709 | 2.245 | 31.58129
28 | 2 | 10.44 | 13.746 | 12.901 | 0.845 | 2.461 | 34.33564
23 | 3 | 7.883 | 10.139 | 9.534 | 0.605 | 1.651 | 36.64446
18 | 4 | 8.937 | 11.704 | 10.923 | 0.781 | 1.986 | 39.32528
LÍMITE PLÁSTICO
Tara No. | Peso de la tara | Peso tara + suelo húmedo (g) | Peso tara + suelo seco (g) | Peso del agua (g) | Peso del suelo seco (g) | Contenido de agua (%)
1 | 11.397 | 12.658 | 12.391 | 0.267 | 0.994 | 26.86117
CL
CH
ML
ESTUDIO Y PROYECTO PARA LA CONSTRUCCIÓN DEL COMPLEJO VIAL METROPOLITANO "TLAXCALA"