## GRANULOMETRÍA
Obra: | PUENTE ATIRANTADO KM 30+191.48 |  |  |  |  | Descripción | GRANULOMETRÍA
Localización: | [5 empty] | Fecha: | 2017-12-02
SPT: | 3 | Muestra N°: | 8 |  |  | Laboratorista: | ALH
Prueba N°: | 21 | Profundidad: | 4.60 - 5.20 m
CONTENIDO NATURAL DE AGUA
Tara No. | Peso de la tara | Peso tara + suelo húmedo (g) | Peso tara + suelo seco (g) | Peso del agua (g) | Peso del suelo seco (g) | Contenido de agua (%)
1 | 95.2 | 596.9 | 489.5 | 107.4 | 394.3 | 27.23814
GRANULOMETRÍA
Designación de la malla | Abertura nominal (mm) | Peso retenido (g) | Retenido (%) | Retenido acumulado (%) | Pasa (%) |  | COEFICIENTES DE UNIFORMIDAD Y CURVATURA
3
3" | 76.2 | 0 | 0 | 0 | 100 |  |  |  | 2
2" | 50.8 | 0 | 0 | 0 | 100 |  | D10= | 0
1" | 25.4 | 0 | 0 | 0 | 100 |  | D30= | 0
3/4" | 19.05 | 0 | 0 | 0 | 100 |  | D60= | 0
1/2" | 12.7 | 0 | 0 | 0 | 100 |  | CU= | NO DETERMINADO
3/8" | 9.525 | 0 | 0 | 0 | 100 |  | CC= | NO DETERMINADO
1/4" | 6.35 | 0 | 0 | 0 | 100
N°4 | 4.75 | 0 | 0 | 0 | 100
N°10 | 2 | 0.3 | 0.6 | 0.6 | 99.4 |  | PORCENTAJE DE RANGO DE TAMAÑOS
N°20 | 0.85 | 0.5 | 1 | 1.6 | 98.4
N°40 | 0.425 | 1.8 | 3.6 | 5.2 | 94.8
N°60 | 0.25 | 2.9 | 5.8 | 11 | 89 |  | %G= | 0
N°100 | 0.15 | 3.9 | 7.8 | 18.8 | 81.2 |  | %S= | 35.2
N°200 | 0.075 | 8.2 | 16.4 | 35.2 | 64.8 |  | %F= | 64.8
↓N°200 | - | 32.4 | 64.8 | 100 | 0
TOTAL |  | 50 | - | - | -
ESTUDIO Y PROYECTO PARA LA CONSTRUCCIÓN DEL COMPLEJO VIAL METROPOLITANO "TLAXCALA"

## CLASIFICACIÓN
Obra: | PUENTE ATIRANTADO KM 30+191.48 |  |  |  | Descripción | CLASIFICACIÓN
Localización: | 0 |  |  |  | Fecha: | 2017-12-02
SPT: | 3 | Muestra N°: | 8 |  | Laboratorista: | ALH
Prueba N°: | 21 | Profundidad: | 4.60 - 5.20 m
Ecuación A
[8 empty] | Curva de fluidez |  | 20 | 0
[8 empty] | m | -9.166 | 100 | 58.4
[8 empty] | b | 59.412
Ecuación B
[10 empty] | 50 | 0
[10 empty] | 50 | 60
Lím sup. CL-ML
[10 empty] | 7 | 0
[10 empty] | 7 | 29
Lím inf. CL-ML
[10 empty] | 4 | 0
[10 empty] | 4 | 26
WL= | 29.90778 |  |  |  | CLASIFICACIÓN S.U.C.S.
WP= | 25.78671 |  |  |  | ML - LIMO ARENOSO DE BAJA PLASTICIDAD
IP | 4.121071
LÍMITE LÍQUIDO
Número de golpes | Tara No. | Peso de la tara (g) | Peso tara + suelo húmedo (g) | Peso tara + suelo seco (g) | Peso del agua (g) | Peso del suelo seco (g) | Contenido de agua (%)
34 | 1 | 13.095 | 16.703 | 15.965 | 0.738 | 2.87 | 25.71429
32 | 2 | 13.457 | 16.195 | 15.578 | 0.617 | 2.121 | 29.09005
21 | 3 | 13.529 | 16.83 | 16.034 | 0.796 | 2.505 | 31.77645
18 | 4 | 13.389 | 15.835 | 15.234 | 0.601 | 1.845 | 32.57453
LÍMITE PLÁSTICO
Tara No. | Peso de la tara | Peso tara + suelo húmedo (g) | Peso tara + suelo seco (g) | Peso del agua (g) | Peso del suelo seco (g) | Contenido de agua (%)
1 | 11.359 | 12.798 | 12.503 | 0.295 | 1.144 | 25.78671
CL
CH
ML
ESTUDIO Y PROYECTO PARA LA CONSTRUCCIÓN DEL COMPLEJO VIAL METROPOLITANO "TLAXCALA"